## BH-1
PROJECT | ออกแบบอาคารเรียน 5 ชั้น |  |  |  |  | BORING NO. |  | BH-1 |  | GWL. (m.) | -0.52 |  | ELEV.(MSL,m)
[6 empty] | พิกัด UTM | E: | 612927 |  | N: | 1527571 |  | TESTED BY |  | Wiwat D.
LOCATION | รร.สาธิตมหาวิทยาลัยศิลปากร อ.เมือง จ.นครปฐม |  |  |  |  | TOTAL DEPTH |  | 16.95 | m. |  |  |  | CHECKED BY |  | Pisut S.
SAMPLE | DEPTH (M) |  | Wn | ATTERBERG LIMITS (%) |  |  | GRADATION (% PASSING) |  |  |  |  | USCS | Effective Strength Properties |  | qu. | gt | SPT-N
NO. | FROM | TO | % | LL. | PL. | PI. | NO.4 | NO.10 | NO.40 | NO.100 | NO.200 | GROUP | C',t/m2 | f¢,Degree | t/m2 | (t/m3) | (blow/ft) |  | G | S | C | weigth (g) | description
SS-1 | 1.5 | 1.95 | [14 empty] | 2 | -14.6 | 100 | 0 | 0
SS-2 | 3 | 3.45 | 11.5 | NP | NP |  | 96.8 | 84.6 | 49.9 | 26.8 | 13.6 | [5 empty] | 4 | #VALUE! | 3.2 | 83.2 | 13.6
SS-3 | 4.5 | 4.95 | 18.4 | 36.7 | 21.7 | 15 | 100 | 97.7 | 80 | 67 | 58.1 | [5 empty] | 13 | 12.191 | 0 | 41.9 | 58.1
SS-4 | 6 | 6.45 | 18.7 | 37.8 | 22.2 | 15.6 | 99.5 | 89.6 | 69.3 | 65.1 | 60.2 | [5 empty] | 10 | 12.994 | 0.5 | 39.3 | 60.2
ST-1 | 7.5 | 7.95 | 61.8 | NP | NP |  | 96.6 | 84.3 | 48 | 26.5 | 13.3 |  |  |  | 3.64 | 1.61 |  | #VALUE! | 3.4 | 83.3 | 13.3
ST-2 | 9 | 9.45 | 63.5 | 48.6 | 24.2 | 24.4 | 100 | 99.3 | 93.2 | 89.8 | 87.8 |  |  |  | 3.85 | 1.64 |  | 20.878 | 0 | 12.2 | 87.8
SS-5 | 10.5 | 10.95 | 61.8 | [13 empty] | 15 | -14.6 | 100 | 0 | 0
SS-6 | 12 | 12.45 | 63.5 | 48.6 | 24.2 | 24.4 | 100 | 99.3 | 93.2 | 89.8 | 87.8 | [5 empty] | 50 | 20.878 | 0 | 12.2 | 87.8
SS-7 | 13.5 | 13.95 | 16.5 | 41.3 | 23.2 | 18.1 | 100 | 99.2 | 89.1 | 84.8 | 80.3 | [5 empty] | 50/11" | 15.549 | 0 | 19.7 | 80.3
SS-8 | 15 | 15.45 | 16.6 | 38.3 | 22.3 | 16 | 99.4 | 89.6 | 69.8 | 65.6 | 61.1 | [5 empty] | 50/8" | 13.359 | 0.6 | 38.3 | 61.1
SS-9 | 16.5 | 16.95 | 16.7 | 36.6 | 21.6 | 15 | 100 | 98.3 | 81.6 | 67.7 | 59.2 | [5 empty] | 50/7" | 12.118 | 0 | 40.8 | 59.2
[18 empty] | -14.6 | 100 | 0 | 0
[18 empty] | -14.6 | 100 | 0 | 0
[18 empty] | -14.6 | 100 | 0 | 0
[18 empty] | -14.6 | 100 | 0 | 0
[18 empty] | -14.6 | 100 | 0 | 0
[18 empty] | -14.6 | 100 | 0 | 0
[18 empty] | -14.6 | 100 | 0 | 0
[18 empty] | -14.6 | 100 | 0 | 0
-14.6
-14.6
-14.6
| หมายเหตุ; ตัวเลขในวงเล็บเป็นค่าแนะนำ | [16 empty] | #REF!
#REF!
#REF!
#REF!
SUMMARY OF TEST RESULTS

## BH-2
PROJECT | ออกแบบอาคารเรียน 5 ชั้น |  |  |  |  | BORING NO. |  | BH-2 |  | GWL. (m.) | -0.52 |  | ELEV.(MSL,m)
[6 empty] | พิกัด UTM | E: | 612846 |  | N: | 1527564 |  | TESTED BY |  | Wiwat D.
LOCATION | รร.สาธิตมหาวิทยาลัยศิลปากร อ.เมือง จ.นครปฐม |  |  |  |  | TOTAL DEPTH |  | 16.95 | m. |  |  |  | CHECKED BY |  | Pisut S.
SAMPLE | DEPTH (M) |  | Wn | ATTERBERG LIMITS (%) |  |  | GRADATION (% PASSING) |  |  |  |  | USCS | Effective Strength Properties |  | qu. | gt | SPT-N
NO. | FROM | TO | % | LL. | PL. | PI. | NO.4 | NO.10 | NO.40 | NO.100 | NO.200 | GROUP | C',t/m2 | f¢,Degree | t/m2 | (t/m3) | (blow/ft) |  | G | S | C | weigth (g) | description
SS-1 | 1.5 | 1.95 | 17.6 | 48.8 | 24.2 | 24.6 | 100 | 100 | 95.7 | 91.3 | 88.1 | [5 empty] | 2 | 21.024 | 0 | 11.9 | 88.1
SS-2 | 3 | 3.45 | 17.7 | [13 empty] | 21 | -14.6 | 100 | 0 | 0
SS-3 | 4.5 | 4.95 | 17.8 | 49.6 | 24.5 | 25.1 | 100 | 100 | 95.3 | 90.2 | 88.3 | [5 empty] | 7 | 21.608 | 0 | 11.7 | 88.3
SS-4 | 6 | 6.45 | 18.9 | 66.5 | 31.8 | 34.7 | 100 | 100 | 98.7 | 97.1 | 96.4 | [5 empty] | 3 | 33.945 | 0 | 3.6 | 96.4
ST-1 | 7.5 | 7.95 | 82.7 | [11 empty] | 3.85 | 1.48 |  | -14.6 | 100 | 0 | 0
ST-2 | 9 | 9.45 | 81.6 | 77.8 | 34.5 | 43.3 | 100 | 100 | 99.6 | 99.3 | 99.1 |  |  |  | 3.97 | 1.49 |  | 42.194 | 0 | 0.9 | 99.1
SS-5 | 10.5 | 10.95 | 17.6 | 59.7 | 30.9 | 28.8 | 100 | 100 | 97.9 | 95 | 94.1 | [5 empty] | 19 | 28.981 | 0 | 5.9 | 94.1
SS-6 | 12 | 12.45 | 16.4 | 49.5 | 24.5 | 25 | 100 | 100 | 95.2 | 89.9 | 88.1 | [5 empty] | 50 | 21.535 | 0 | 11.9 | 88.1
SS-7 | 13.5 | 13.95 | 16.5 | [13 empty] | 50/10" | -14.6 | 100 | 0 | 0
SS-8 | 15 | 15.45 | 16.7 | 48.6 | 24.2 | 24.4 | 100 | 99 | 93.1 | 89.8 | 87.8 | [5 empty] | 50/8" | 20.878 | 0 | 12.2 | 87.8
SS-9 | 16.5 | 16.95 | 10.7 | NP | NP |  | 95.9 | 83.9 | 47.7 | 25.8 | 13.8 | [5 empty] | 50/10" | #VALUE! | 4.1 | 82.1 | 13.8
[18 empty] | -14.6 | 100 | 0 | 0
[18 empty] | -14.6 | 100 | 0 | 0
[18 empty] | -14.6 | 100 | 0 | 0
[18 empty] | -14.6 | 100 | 0 | 0
[18 empty] | -14.6 | 100 | 0 | 0
[18 empty] | -14.6 | 100 | 0 | 0
[18 empty] | -14.6 | 100 | 0 | 0
[18 empty] | -14.6 | 100 | 0 | 0
-14.6
-14.6
-14.6
| หมายเหตุ; ตัวเลขในวงเล็บเป็นค่าแนะนำ | [16 empty] | #REF!
#REF!
#REF!
#REF!
SUMMARY OF TEST RESULTS

## BH-3
PROJECT | ออกแบบอาคารเรียน 5 ชั้น |  |  |  |  | BORING NO. |  | BH-3 |  | GWL. (m.) | -0.71 |  | ELEV.(MSL,m)
[6 empty] | พิกัด UTM | E: | 612863 |  | N: | 1527540 |  | TESTED BY |  | Wiwat D.
LOCATION | รร.สาธิตมหาวิทยาลัยศิลปากร อ.เมือง จ.นครปฐม |  |  |  |  | TOTAL DEPTH |  | 16.95 | m. |  |  |  | CHECKED BY |  | Pisut S.
SAMPLE | DEPTH (M) |  | Wn | ATTERBERG LIMITS (%) |  |  | GRADATION (% PASSING) |  |  |  |  | USCS | Effective Strength Properties |  | qu. | gt | SPT-N
NO. | FROM | TO | % | LL. | PL. | PI. | NO.4 | NO.10 | NO.40 | NO.100 | NO.200 | GROUP | C',t/m2 | f¢,Degree | t/m2 | (t/m3) | (blow/ft) |  | G | S | C | weigth (g) | description
SS-1 | 1.5 | 1.95 | 17.6 | 40.5 | 23.2 | 17.3 | 100 | 100 | 92.9 | 84.1 | 79.7 | [5 empty] | 2 | 14.965 | 0 | 20.3 | 79.7
SS-2 | 3 | 3.45 | 18.3 | [13 empty] | 8 | -14.6 | 100 | 0 | 0
SS-3 | 4.5 | 4.95 | 19.6 | 39.5 | 22.5 | 17 | 100 | 100 | 99.3 | 78.9 | 78.5 | [5 empty] | 16 | 14.235 | 0 | 21.5 | 78.5
SS-4 | 6 | 6.45 | 18.5 | 59.6 | 31 | 28.6 | 100 | 100 | 98.5 | 96.8 | 95.9 | [5 empty] | 9 | 28.908 | 0 | 4.1 | 95.9
SS-5 | 7.5 | 7.95 | 19.7 | 60.3 | 31.1 | 29.2 | 100 | 100 | 98.2 | 96.9 | 96.1 | [5 empty] | 5 | 29.419 | 0 | 3.9 | 96.1
ST-1 | 9 | 9.45 | 85.6 | [11 empty] | 3.44 | 1.44 |  | -14.6 | 100 | 0 | 0
SS-6 | 10.5 | 10.95 | 18.6 | 59.4 | 30.7 | 28.7 | 100 | 100 | 98.5 | 96.4 | 94.2 | [5 empty] | 17 | 28.762 | 0 | 5.8 | 94.2
SS-7 | 12 | 12.45 | 17.6 | [13 empty] | 50 | -14.6 | 100 | 0 | 0
SS-8 | 13.5 | 13.95 | 18.9 | 59.2 | 30.5 | 28.7 | 100 | 99.3 | 97 | 95.8 | 94 | [5 empty] | 50/10" | 28.616 | 0 | 6 | 94
SS-9 | 15 | 15.45 | 17.8 | 41.1 | 23.2 | 17.9 | 100 | 98.6 | 88.1 | 84.6 | 80.1 | [5 empty] | 50/5" | 15.403 | 0 | 19.9 | 80.1
SS-10 | 16.5 | 16.95 | 16.4 | 36.7 | 15 | 15 | 100 | 97.5 | 81.9 | 68.2 | 59.5 | [5 empty] | 50/8" | 12.191 | 0 | 40.5 | 59.5
[18 empty] | -14.6 | 100 | 0 | 0
[18 empty] | -14.6 | 100 | 0 | 0
[18 empty] | -14.6 | 100 | 0 | 0
[18 empty] | -14.6 | 100 | 0 | 0
[18 empty] | -14.6 | 100 | 0 | 0
[18 empty] | -14.6 | 100 | 0 | 0
[18 empty] | -14.6 | 100 | 0 | 0
[18 empty] | -14.6 | 100 | 0 | 0
-14.6
-14.6
-14.6
| หมายเหตุ; ตัวเลขในวงเล็บเป็นค่าแนะนำ | [16 empty] | #REF!
#REF!
#REF!
#REF!
SUMMARY OF TEST RESULTS